## 数据
来源文件 | 页 | 表序号 | 识别方式 | 行号 | 列1 | 列2 | 列3 | 列4 | 列5 | 列6 | 列7
简版报告.pdf | 1 | 1 | 对齐 | 1 | 项目 | 数值 | 单位
简版报告.pdf | 1 | 1 | 对齐 | 2 | 拉伸强度 | 592 | MPa
简版报告.pdf | 1 | 1 | 对齐 | 3 | 屈服强度 | 412 | MPa
简版报告.pdf | 1 | 1 | 对齐 | 4 | 延伸率 | 24.5 | %
试验报告.pdf | 1 | 1 | 框线 | 1 | 序号 | 试样编号 | 原始直径(mm) | 屈服载荷(kN) | 最大载荷(kN) | 抗拉强度(MPa)
试验报告.pdf | 1 | 1 | 框线 | 2 | 1 | A-01 | 10.00 | 33.2 | 46.5 | 592
试验报告.pdf | 1 | 1 | 框线 | 3 | 2 | A-02 | 10.00 | 32.8 | 46.1 | 587
试验报告.pdf | 1 | 1 | 框线 | 4 | 3 | A-03 | 10.00 | 33.5 | 46.8 | 596
试验报告.pdf | 1 | 1 | 框线 | 5 | 4 | B-01 | 10.00 | 31.9 | 45.2 | 576
试验报告.pdf | 2 | 1 | 对齐 | 1 | 循环次数 N | 应力幅 σa(MPa) | 最大应变(%) | 试件状态
试验报告.pdf | 2 | 1 | 对齐 | 2 | 1.0E+04 | 285.0 | 0.412 | 完好
试验报告.pdf | 2 | 1 | 对齐 | 3 | 5.0E+04 | 262.5 | 0.377 | 完好
试验报告.pdf | 2 | 1 | 对齐 | 4 | 1.0E+05 | 248.0 | 0.355 | 完好
试验报告.pdf | 2 | 1 | 对齐 | 5 | 5.0E+05 | 221.0 | 0.318 | 微裂纹
试验报告.pdf | 2 | 1 | 对齐 | 6 | 1.0E+06 | 205.5 | 0.294 | 断裂
试验报告.pdf | 3 | 1 | 框线 | 1 | 炉号 | C | Si | Mn | P | S | Fe
试验报告.pdf | 3 | 1 | 框线 | 2 | HT-2401 | 0.16 | 0.31 | 1.42 | 0.018 | 0.011 | 余量
试验报告.pdf | 3 | 1 | 框线 | 3 | HT-2402 | 0.17 | 0.29 | 1.38 | 0.021 | 0.013 | 余量
试验报告.pdf | 3 | 1 | 框线 | 4 | HT-2403 | 0.15 | 0.33 | 1.45 | 0.016 | 0.009 | 余量

## 参数
来源文件 | 页 | 参数名 | 值
试验报告.pdf | 1 | 试验编号 | TM-2024-0357
试验报告.pdf | 1 | 试验日期 | 2024-03-15
试验报告.pdf | 1 | 试样材料 | Q345B
试验报告.pdf | 1 | 试验标准 | GB/T 228.1-2021
试验报告.pdf | 1 | 试验设备 | WAW-1000D
试验报告.pdf | 1 | 环境温度 | 23.0 ℃
试验报告.pdf | 1 | 备注 | 以上数据由试验机自动采集，未经人工修改。
试验报告.pdf | 3 | 检测人 | 李工
试验报告.pdf | 3 | 审核人 | 王工

## 提取报告
来源文件 | 页 | 内容
简版报告.pdf | 1 | 表1 [对齐] 4行×3列 表头: 项目 ¦ 数值 ¦ 单位
简版报告.pdf |  | —— 本文件共提取 1 个表 ——
试验报告.pdf | 1 | 表1 [框线] 5行×6列 表头: 序号 ¦ 试样编号 ¦ 原始直径(mm) ¦ 屈服载荷(kN) ¦ 最大载荷(kN) ¦ 抗拉强度(MPa)
试验报告.pdf | 2 | 表1 [对齐] 6行×4列 表头: 循环次数 N ¦ 应力幅 σa(MPa) ¦ 最大应变(%) ¦ 试件状态
试验报告.pdf | 3 | 表1 [框线] 4行×7列 表头: 炉号 ¦ C ¦ Si ¦ Mn ¦ P ¦ S ¦ Fe
试验报告.pdf |  | —— 本文件共提取 3 个表 ——
说明：
· 「识别方式」为「框线」的是 PDF 里有画线的表格；「对齐」的是靠文字纵向空白带推断出来的。
· 表格若被拆成多个，通常是中间有跨页/空行；按 来源文件+页+表序号 排序即可还原顺序。
· 无框线表格若列里有「合并单元格」或单元格内换行，可能被拆开——请核对首行。
· 本次处理 2 份文件 / 4 页 / 4 个表。